УУУУ
Внес
Значение в ячейке должно быть положительным числом. Установите формат ячейки "Общий".
## Данные
Дата составления паспорта
10 апреля 2017 г.

Количество листов
Листов		28

## Группа 1
заказчик	ООО "Газпром добыча Оренбург"
объект, цех	ГПЗ, цех №12
установка	У-120

наименование арматуры	Задвижка клиновая
изготовитель	D+C
материал корпуса
номинальный проход	100
номинальное давление	300
рабочая среда	Промстоки
температура раб.	5	40
давление рабочее	85

Технологические параметры эксплуатации
№ протокола	ЗРА-2922-16
Зав. №	12007
Год изготовления	1976
Год установки	1981
Место установки	напорный коллектор
Фланец (ступица)	13,5
Корпус	14,3
Материалы			Листов	Исполнитель
Корпус	17ГС ГОСТ 19281-89		7	Некрасов
Крышка	17ГС ГОСТ 19281-89
Шпиндель	08Х17Н13М2Т ГОСТ 5632-72
Клин	08Х17Н13М2Т ГОСТ 5632-72
Седло	08Х17Н13М2Т ГОСТ 5632-72

## Группа 2
заказчик	ООО "Газпром добыча Оренбург"
объект, цех	ГПЗ, цех №12
установка	У-120

наименование арматуры	Задвижка клиновая
изготовитель	D+C
материал корпуса
номинальный проход	100
номинальное давление	400
рабочая среда	Промстоки
температура раб.	5	40
давление рабочее	80

Технологические параметры эксплуатации
№ протокола	ЗРА-2922-16
Зав. №	12007
Год изготовления	1976
Год установки	1981
Место установки	напорный коллектор
Фланец (ступица)	13,5
Корпус	14,3
Материалы			Листов	Исполнитель
Корпус	17ГС ГОСТ 19281-89		7	Некрасов
Крышка	17ГС ГОСТ 19281-89
Шпиндель	08Х17Н13М2Т ГОСТ 5632-72
Клин	08Х17Н13М2Т ГОСТ 5632-72
Седло	08Х17Н13М2Т ГОСТ 5632-72

## Группа 3
заказчик	ООО "Газпром добыча Оренбург"
объект, цех	ГПЗ, цех №12
установка	У-120

наименование арматуры	Задвижка клиновая
изготовитель	D+C
материал корпуса
номинальный проход	100
номинальное давление	150
рабочая среда	Промстоки
температура раб.	5	40
давление рабочее	80

Технологические параметры эксплуатации
№ протокола	ЗРА-2922-16
Зав. №	12007
Год изготовления	1976
Год установки	1981
Место установки	напорный коллектор
Фланец (ступица)	13,5
Корпус	14,3
Материалы			Листов	Исполнитель
Корпус	17ГС ГОСТ 19281-89		7	Некрасов
Крышка	17ГС ГОСТ 19281-89
Шпиндель	08Х17Н13М2Т ГОСТ 5632-72
Клин	08Х17Н13М2Т ГОСТ 5632-72
Седло	08Х17Н13М2Т ГОСТ 5632-72

## Группа 4
заказчик	ООО "Газпром добыча Оренбург"
объект, цех	ГПЗ, цех №12
установка	У-120

наименование арматуры	Задвижка клиновая
изготовитель	D+C
материал корпуса
номинальный проход	100
номинальное давление	150
рабочая среда	Промстоки
температура раб.	5	40
давление рабочее	80

Технологические параметры эксплуатации
№ протокола	ЗРА-2922-16
Зав. №	12007
Год изготовления	1976
Год установки	1981
Место установки	напорный коллектор
Фланец (ступица)	13,5
Корпус	14,3
Материалы			Листов	Исполнитель
Корпус	17ГС ГОСТ 19281-89		7	Некрасов
Крышка	17ГС ГОСТ 19281-89
Шпиндель	08Х17Н13М2Т ГОСТ 5632-72
Клин	08Х17Н13М2Т ГОСТ 5632-72
Седло	08Х17Н13М2Т ГОСТ 5632-72