УУУУ
Внес
Значение в ячейке должно быть положительным числом. Установите формат ячейки "Общий".
## Данные
Дата составления паспорта
24 апреля 2017 г.

Количество листов
Листов		99

## Группа 1
заказчик	ООО "Газпром добыча Оренбург"
объект, цех	ГПЗ, цех №3
установка	4У-371

наименование арматуры	Задвижка клиновая
изготовитель	Благовещенский арматурный завод
материал корпуса	20Л
номинальный проход	80
номинальное давление	16
рабочая среда	Некондиция
температура раб.	25
давление рабочее	0,65

Технологические параметры эксплуатации
№ протокола	ЗРА-197-17	ЗРА-196-17	ЗРА-196-17
Зав. №	8379 1986	8298 1986	9229 1986
Год изготовления	-	-	-
Год установки	-	-	-
Место установки	367LSH01 “F2“ 23Ф03	367LSH03 “F1“ 14FL901A	368LSH03 “F2“ 14FL901A
Фланец (ступица)	10,8	10,7	10,7
Корпус	11,5	11,5	11,5
Материалы			Листов	Исполнитель
Корпус	17ГС ГОСТ 19281-89		14	Панкратов
Крышка	17ГС ГОСТ 19281-89
Шпиндель	08Х17Н13М2Т ГОСТ 5632-72
Клин	08Х17Н13М2Т ГОСТ 5632-72
Седло	08Х17Н13М2Т ГОСТ 5632-72

## Группа 2
заказчик	ООО "Газпром добыча Оренбург"
объект, цех	ГПЗ, цех №3
установка	4У-371

наименование арматуры	Задвижка клиновая
изготовитель	DKG-EAST
материал корпуса	A 352 LCB
номинальный проход	2
номинальное давление	150
рабочая среда	Некондиция
температура раб.	80
давление рабочее	10

Технологические параметры эксплуатации
№ протокола	ЗРА-193-17	ЗРА-193-17
Зав. №	2528-99	3288
Год изготовления	-	-
Год установки	-	-
Место установки	50.45д.23.26.01	50.45д.23.26.02
Фланец (ступица)	15,5	15,5
Корпус	11,1	11,1
Материалы			Листов	Исполнитель
Корпус	17ГС ГОСТ 19281-89		6	Панкратов
Крышка	17ГС ГОСТ 19281-89
Шпиндель	08Х17Н13М2Т ГОСТ 5632-72
Клин	08Х17Н13М2Т ГОСТ 5632-72
Седло	08Х17Н13М2Т ГОСТ 5632-72

## Группа 3
заказчик	ООО "Газпром добыча Оренбург"
объект, цех	ГПЗ, цех №3
установка	4У-371

наименование арматуры	Клапан обратный
изготовитель	Мalbranque
материал корпуса	A 352 LCB
номинальный проход	2
номинальное давление	150
рабочая среда	Некондиция
температура раб.	80
давление рабочее	10

Технологические параметры эксплуатации
№ протокола	ЗРА-192-17	ЗРА-192-17
Зав. №	4054-99	4051
Год изготовления	-	-
Год установки	-	-
Место установки	50.45д.23.26.01	50.45д.23.26.02
Фланец (ступица)	11,1	11,1
Корпус	10,6	10,6
Материалы			Листов	Исполнитель
Корпус	17ГС ГОСТ 19281-89		6	Панкратов
Крышка	17ГС ГОСТ 19281-89
Шпиндель	08Х17Н13М2Т ГОСТ 5632-72
Клин	08Х17Н13М2Т ГОСТ 5632-72
Седло	08Х17Н13М2Т ГОСТ 5632-72

## Группа 4
заказчик	ООО "Газпром добыча Оренбург"
объект, цех	ГПЗ, цех №3
установка	4У-371

наименование арматуры	Кран шаровой
изготовитель	I.V.C.
материал корпуса	Типа 20Г
номинальный проход	8
номинальное давление	600
рабочая среда	Сырой газ
температура раб.	-5	30
давление рабочее	64

Технологические параметры эксплуатации
№ протокола	ЗРА-202-17
Зав. №	45016
Год изготовления	-
Год установки	-
Место установки	400.0.371.10.00
Фланец (ступица)	36
Корпус	57,2
Материалы			Листов	Исполнитель
Корпус	17ГС ГОСТ 19281-89		7	Панкратов
Крышка	17ГС ГОСТ 19281-89
Шпиндель	08Х17Н13М2Т ГОСТ 5632-72
Клин	08Х17Н13М2Т ГОСТ 5632-72
Седло	08Х17Н13М2Т ГОСТ 5632-72

## Группа 5
заказчик	ООО "Газпром добыча Оренбург"
объект, цех	ГПЗ, цех №3
установка	4У-371

наименование арматуры	Кран шаровой
изготовитель	SDT
материал корпуса	17 ГС
номинальный проход	16
номинальное давление	600
рабочая среда	Сырой газ
температура раб.	-5	30
давление рабочее	64

Технологические параметры эксплуатации
№ протокола	ЗРА-201-17	ЗРА-201-17
Зав. №	8207	4У371.11.501
Год изготовления	-	-
Год установки	-	-
Место установки	400.0.371.10.00	400.0.371.10.00
Фланец (ступица)	20	20
Корпус	31,9	31,9
Материалы			Листов	Исполнитель
Корпус	17ГС ГОСТ 19281-89		7	Панкратов
Крышка	17ГС ГОСТ 19281-89
Шпиндель	08Х17Н13М2Т ГОСТ 5632-72
Клин	08Х17Н13М2Т ГОСТ 5632-72
Седло	08Х17Н13М2Т ГОСТ 5632-72

## Группа 6
заказчик	ООО "Газпром добыча Оренбург"
объект, цех	ГПЗ, цех №3
установка	4У-371

наименование арматуры	Задвижка клиновая
изготовитель	“Гусар“ (Россия)
материал корпуса	20Л
номинальный проход	80
номинальное давление	16
рабочая среда	Некондиция
температура раб.	25
давление рабочее	0,65

Технологические параметры эксплуатации
№ протокола	ЗРА-199-17	ЗРА-199-17
Зав. №	1298	928
Год изготовления	-	-
Год установки	-	-
Место установки	367LSH01 “F1“ 23Ф03	367LSH01 “F2“ 23Ф03
Фланец (ступица)	24,4	24,4
Корпус	7,3	7,3
Материалы			Листов	Исполнитель
Корпус	17ГС ГОСТ 19281-89		7	Панкратов
Крышка	17ГС ГОСТ 19281-89
Шпиндель	08Х17Н13М2Т ГОСТ 5632-72
Клин	08Х17Н13М2Т ГОСТ 5632-72
Седло	08Х17Н13М2Т ГОСТ 5632-72

## Группа 7
заказчик	ООО "Газпром добыча Оренбург"
объект, цех	ГПЗ, цех №3
установка	4У-371

наименование арматуры	Задвижка клиновая
изготовитель	ЮКМЗ
материал корпуса	25Л
номинальный проход	80
номинальное давление	16
рабочая среда	Некондиция
температура раб.	25
давление рабочее	0,65

Технологические параметры эксплуатации
№ протокола	ЗРА-198-17
Зав. №	4У371.17.017
Год изготовления	-
Год установки	-
Место установки	367LSH01 “F1“ 23Ф03
Фланец (ступица)	13,4
Корпус	10,3
Материалы			Листов	Исполнитель
Корпус	17ГС ГОСТ 19281-89		7	Панкратов
Крышка	17ГС ГОСТ 19281-89
Шпиндель	08Х17Н13М2Т ГОСТ 5632-72
Клин	08Х17Н13М2Т ГОСТ 5632-72
Седло	08Х17Н13М2Т ГОСТ 5632-72

## Группа 8
заказчик	ООО "Газпром добыча Оренбург"
объект, цех	ГПЗ, цех №3
установка	4У-371

наименование арматуры	Задвижка клиновая
изготовитель	Velan
материал корпуса	25Л
номинальный проход	3
номинальное давление	150
рабочая среда	Некондиция
температура раб.	25
давление рабочее	0,65

Технологические параметры эксплуатации
№ протокола	ЗРА-195-17
Зав. №	4Е371.17.024
Год изготовления	-
Год установки	-
Место установки	367LAHH06 “F1“ 14FL901B
Фланец (ступица)	11,5
Корпус	11,1
Материалы			Листов	Исполнитель
Корпус	17ГС ГОСТ 19281-89		7	Панкратов
Крышка	17ГС ГОСТ 19281-89
Шпиндель	08Х17Н13М2Т ГОСТ 5632-72
Клин	08Х17Н13М2Т ГОСТ 5632-72
Седло	08Х17Н13М2Т ГОСТ 5632-72

## Группа 9
заказчик	ООО "Газпром добыча Оренбург"
объект, цех	ГПЗ, цех №3
установка	4У-371

наименование арматуры	Задвижка клиновая
изготовитель	Благовещенский арматурный завод
материал корпуса	20Л
номинальный проход	50
номинальное давление	160
рабочая среда	Факельный газ
температура раб.	-5	150
давление рабочее	7,5

Технологические параметры эксплуатации
№ протокола	ЗРА-206-17
Зав. №	У368.13.019
Год изготовления	-
Год установки	-
Место установки	SH60.304.0
Фланец (ступица)	14,2
Корпус	12,9
Материалы			Листов	Исполнитель
Корпус	17ГС ГОСТ 19281-89		6	Панкратов
Крышка	17ГС ГОСТ 19281-89
Шпиндель	08Х17Н13М2Т ГОСТ 5632-72
Клин	08Х17Н13М2Т ГОСТ 5632-72
Седло	08Х17Н13М2Т ГОСТ 5632-72

## Группа 10
заказчик	ООО "Газпром добыча Оренбург"
объект, цех	ГПЗ, цех №3
установка	4У-371

наименование арматуры	Задвижка клиновая
изготовитель	Мalbranque
материал корпуса	17ГС
номинальный проход	3
номинальное давление	150
рабочая среда	Некондиция
температура раб.	25
давление рабочее	0,65

Технологические параметры эксплуатации
№ протокола	ЗРА-194-17
Зав. №	10288
Год изготовления	-
Год установки	-
Место установки	367LAHH06 “F2“ 14FL901B
Фланец (ступица)	14,8
Корпус	13,9
Материалы			Листов	Исполнитель
Корпус	17ГС ГОСТ 19281-89		7	Панкратов
Крышка	17ГС ГОСТ 19281-89
Шпиндель	08Х17Н13М2Т ГОСТ 5632-72
Клин	08Х17Н13М2Т ГОСТ 5632-72
Седло	08Х17Н13М2Т ГОСТ 5632-72

## Группа 11
заказчик	ООО "Газпром добыча Оренбург"
объект, цех	ГПЗ, цех №3
установка	4У-371

наименование арматуры	Задвижка клиновая
изготовитель	Мalbranque
материал корпуса	17ГС
номинальный проход	200
номинальное давление	100
рабочая среда	Сырой газ
температура раб.	-5	30
давление рабочее	64

Технологические параметры эксплуатации
№ протокола	ЗРА-200-17	ЗРА-200-17	ЗРА-200-17
Зав. №	4У371.17.001	4У371.17.002	4У371.17.003
Год изготовления	-	-	-
Год установки	-	-	-
Место установки	400.0.371.10.00	400.0.371.10.00	400.0.371.10.00
Фланец (ступица)	28	27,1	28
Корпус	26,2	27,8	26,5
Материалы			Листов	Исполнитель
Корпус	17ГС ГОСТ 19281-89		7	Панкратов
Крышка	17ГС ГОСТ 19281-89
Шпиндель	08Х17Н13М2Т ГОСТ 5632-72
Клин	08Х17Н13М2Т ГОСТ 5632-72
Седло	08Х17Н13М2Т ГОСТ 5632-72

## Группа 12
заказчик	ООО "Газпром добыча Оренбург"
объект, цех	ГПЗ, цех №3
установка	4У-371

наименование арматуры	Задвижка клиновая
изготовитель	Мalbranque
материал корпуса	A 352 LCB
номинальный проход	100
номинальное давление	75
рабочая среда	Факельный газ
температура раб.	-5	150
давление рабочее	7,5

Технологические параметры эксплуатации
№ протокола	ЗРА-203-17
Зав. №	58314
Год изготовления	-
Год установки	-
Место установки	SH60.304.0
Фланец (ступица)	16,5
Корпус	13,2
Материалы			Листов	Исполнитель
Корпус	17ГС ГОСТ 19281-89		6	Панкратов
Крышка	17ГС ГОСТ 19281-89
Шпиндель	08Х17Н13М2Т ГОСТ 5632-72
Клин	08Х17Н13М2Т ГОСТ 5632-72
Седло	08Х17Н13М2Т ГОСТ 5632-72

## Группа 13
заказчик	ООО "Газпром добыча Оренбург"
объект, цех	ГПЗ, цех №3
установка	4У-371

наименование арматуры	Задвижка клиновая
изготовитель	Мalbranque
материал корпуса	A 352 LCB
номинальный проход	36
номинальное давление	300
рабочая среда	Факельный газ
температура раб.	-5	150
давление рабочее	7,5

Технологические параметры эксплуатации
№ протокола	ЗРА-205-17
Зав. №	371
Год изготовления	-
Год установки	-
Место установки	SH60.304.0
Фланец (ступица)	36,7
Корпус	42,3
Материалы			Листов	Исполнитель
Корпус	17ГС ГОСТ 19281-89		6	Панкратов
Крышка	17ГС ГОСТ 19281-89
Шпиндель	08Х17Н13М2Т ГОСТ 5632-72
Клин	08Х17Н13М2Т ГОСТ 5632-72
Седло	08Х17Н13М2Т ГОСТ 5632-72

## Группа 14
заказчик	ООО "Газпром добыча Оренбург"
объект, цех	ГПЗ, цех №3
установка	4У-371

наименование арматуры	Задвижка клиновая
изготовитель	Мalbranque
материал корпуса	A 352 LCB
номинальный проход	2
номинальное давление	600
рабочая среда	Факельный газ
температура раб.	-5	150
давление рабочее	7,5

Технологические параметры эксплуатации
№ протокола	ЗРА-204-17
Зав. №	2000
Год изготовления	-
Год установки	-
Место установки	SH60.304.0
Фланец (ступица)	14,2
Корпус	13,6
Материалы			Листов	Исполнитель
Корпус	17ГС ГОСТ 19281-89		6	Панкратов
Крышка	17ГС ГОСТ 19281-89
Шпиндель	08Х17Н13М2Т ГОСТ 5632-72
Клин	08Х17Н13М2Т ГОСТ 5632-72
Седло	08Х17Н13М2Т ГОСТ 5632-72